## CIS Marking Scheme Import
Сварочные технологии - Welding
|  |  | Criteria | Mark
|  | A | Контрольные образцы | 10.25
Sub Criteria ID | Sub Criteria Name or Description | Aspect Type O = Obj S = Sub J = Judg | Aspect - Description | Judg Score | Extra Aspect Description (Obj or Subj) OR Judgement Score Description (Judg only) | Requirement or Nominal Size (Obj Only) | WSSS Section | Max Mark
A1 | Организация работы и охрана труда
|  | O | Соблюдение правил работы с электрооборудованием |  | Согласно инструкции по ОТ и ТБ | Yes/no | 1 | 0.25
|  | O | Соблюдение правил работы с газовыми баллонами и газовым оборудованием |  | Согласно инструкции по ОТ и ТБ | Yes/no | 1 | 0.25
|  | O | Соблюдение правил организации рабочего места |  | Согласно инструкции по ОТ и ТБ | Yes/no | 1 | 0.25
|  | O | Использование необходимых СИЗ при выполнении задания |  | Согласно инструкции по ОТ и ТБ | Yes/no | 1 | 0.5
A2 | Сборка изделий (КСС) | O | Сборка Углового соединения согласно чертежа |  | Количество и длина прихваток соответствует требованиям. Соблюдена перпендикулярность. | Yes/no | 2 | 0.35
|  | O | Сборка КСС 10 мм согласно чертежа |  | Количество и длина прихваток ссответствует требованиям. Отсутсвуют линейные смещения ( допуск 1 мм) | Yes/no | 2 | 0.35
A3 | ВИК Углового соединения по ГОСТ Р ИСО 5817-2009 | O | Ширина шва постоянна? |  | Допустима разница 2 мм по ширине | yes/no | 3 | 0.7
|  | O | Кратерные усадочные раковины отсутствуют? |  | 2024. Допускается до 0,5 величины усиления сварного шва. | yes/no | 3 | 0.5
|  | O | Протяженность и глубина подреза соответствует допуску? |  | 5011-5012. макс.допустимая глубина прерывистого подреза не более 0.5 мм. Сплошной подрез любой измеряемой глубины не допустим = 0. Подрез любой протяженности, глубиной более 0,5 мм не допустим = 0 | yes/no | 3 | 0.5
|  | O | Отсутствуют видимые поры? |  | Видимая пора 2017 или поверхностная пористость 2018. Обнаруженные с применением лупы х10. | yes/no | 3 | 0.5
|  | O | Сварной шов сформирован правильно? |  | Отсутствуют такие дефекты как 506. наплыв \ 509. натек, 5213. выпуклость углового шва, вогнутость шва не допустима. | yes/no | 3 | 0.3
|  | O | Обнаружены ли на поверхностях пластин следы ожога дугой? |  | 601. Не допустимо = 0. | yes/no | 3 | 0.3
|  | O | Выпуклость корня шва не превышает допустимое значение? |  | 504. Допускается до 1 мм + 0,2 ширины обратного валика, но не более 2 мм. | yes/no | 3 | 0.4
|  | J | Радиальность шва в облицовочном проходе. |  |  |  | 3 | 0.6
|  |  |  | 0 | Поверхность радиальна менее 25% по протяжённости. 0,15 баллов
|  |  |  | 1 | Поверхность радиальна в пределах от 25% до 50% по протяженности. 0,30 баллов
|  |  |  | 2 | Поверхность радиальна в пределах от 50% до 75% по протяженности. 0,45 баллов
|  |  |  | 3 | Поверхность радиальна свыше 75% по протяженности. 0,60 баллов
A6 | ВИК стыка пластин, толщиной 10мм по ГОСТ Р ИСО 5817-2009 | O | Ширина шва постоянна? |  | Допускается неравномерность не более 2 мм | yes/no | 3 | 0.7
|  | O | Протяженность и глубина подреза соответствует допуску? |  | 5011-5012. макс.допустимая глубина прерывистого подреза 0,05 толщины детали, но не более 0.5 мм. Сплошной подрез любой измеряемой глубины не допустим = 0. Подрез любой протяжонности, глубиной более 0,5 мм не допустим = 0 | yes/no | 3 | 0.5
|  | O | Разделка кромок заполнена полностью? |  | Незаполнение не допускается = 0 | yes/no | 3 | 0.4
|  | O | Выпуклость стыкового шва не превышает допустимых параметров? |  | 502. Допускается усиление 0,1мм + 0,25 ширины шва, но не более 2,5 мм. | yes/no | 3 | 0.5
|  | O | Обнаружены ли на поверхностях пластин следы ожога дугой? |  | 601. Не допустимо = 0. | yes/no | 3 | 0.3
|  | O | Вогнутость корня шва не превышает допустимое значение? |  | 515. Допускается вогнутость до 0,05 толщины деталей, но не более 0,5 мм. | yes/no | 3 | 0.4
|  | O | Кратерные усадочные раковины отсутствуют? |  | 2024. Допускается до 0,5 величины усиления сварного шва. | yes/no | 3 | 0.5
|  | O | Отсутствуют видимые поры? |  | Видимая пора 2017 или поверхностная пористость 2018. Обнаруженные с применением лупы х10. | yes/no | 3 | 0.5
|  | O | Сварной шов сформирован правильно? |  | Отсутствуют такие дефекты как 506. наплыв \ 509. натек | yes/no | 3 | 0.3
|  | O | Выпуклость корня шва не превышает допустимое значение? |  | 504. Допускается до 1 мм + 0,2 ширины обратного валика, но не более 2 мм. | yes/no | 3 | 0.4
10.25
[9 empty] | Competition | Total Mark | 10.25

## Sheet2
A4 landscape spreadsheet v1.1

## Sheet3
A4 landscape spreadsheet v1.1